## Sheet1
원소 기호 (Element) | 원소명 (English) | 원소명 (한글) | 최소 함량 (Min, wt%) | 최대 함량 (Max, wt%)
Ni | Nickel | 니켈 | 50 | 55
Cr | Chromium | 크롬 | 17 | 21
Fe | Iron | 철 | Balance (잔량) | ~17.00
Nb (+Ta) | Niobium (+Tantalum) | 니오븀 (+탄탈륨) | 4.75 | 5.5
Mo | Molybdenum | 몰리브덴 | 2.8 | 3.3
Ti | Titanium | 티타늄 | 0.65 | 1.15
Al | Aluminum | 알루미늄 | 0.2 | 0.8
Co | Cobalt | 코발트 | - | 1
C | Carbon | 탄소 | - | 0.08
Mn | Manganese | 망간 | - | 0.35
Si | Silicon | 규소 | - | 0.35
P | Phosphorus | 인 | - | 0.015
S | Sulfur | 황 | - | 0.015
B | Boron | 붕소 | - | 0.006
Cu | Copper | 구리 | - | 0.3