## Sheet1
공정 단계 | 공정명 (Process) | 온도 조건 (°C) | 유지 시간 (Time) | 냉각 방식 (Cooling) | 공정 목적 및 조직 변화
1단계 | 열간 단조 (Hot Forging) | 980 ~ 1120°C | 성형 완료 시까지 | 공랭 (Air Cool) | 고온 가공을 통한 기본 형상 성형 및 재결정(Recrystallization) 유도
2단계 | 고용화 열처리 (Solution Annealing) | 954 ~ 982°C | 1시간 | 수랭 (Water Quench) / 공랭 | 거대 결정립 성장 방지, 내부 강화 원소(Nb, Ti, Al)의 매트릭스 균일 고용
3단계 | 1차 시교 열처리 (1st Aging) | 718°C | 8시간 | 炉內 서냉 (Furnace Cool) | 주요 강화상 gamma''(Ni3Nb) 및 보조 강화상 gamma' 석출 시작
4단계 | 강온 냉각 (Cooling Rate) | 718°C -> 621°C | 시간당 55°C 속도로 서냉 | - | 석출물의 급격한 비대화 방지 및 미세구조 정밀 제어
5단계 | 2차 시교 열처리 (2nd Aging) | 621°C | 8시간 | 공랭 (Air Cool) | gamma'' 및 gamma' 상의 최종 석출 완료 (항복강도 1,100~1,200 MPa 확보)